## Table1
附件1
中国科学院上海硅酸盐研究所重点科技成果汇总表
序号 | 所属领域 | 项目名称 | 应用领域 | 技术特点 | 性能指标 | 当前状态
1 | 智能传感与信 息技术 | 新型冠状病毒 ，及其传染性快速高灵敏检测技术 | ( 1 ) 机场 、海关及大型聚会场所新冠病毒快速检测； ( 2 ) 检 测 国 际 冷 链 、 邮件 样品 的SARS-CoV-2病毒的“死活”及传染性 | ( 1 ) 15分钟内实现鼻、咽拭子、唾液新冠病毒的快速检测，检测限200 copies/mL； ( 2 ) 该技术通过新型SERS芯片 ，结合机器学习方法，根据SARS-CoV-2 RNA和刺突S蛋白Raman信号的差异性构建了SERS信号诊断标准 ，甄别环境中存在的SARS-CoV-2病毒的 “死活”及传染性 ，解决了目前PCR技术 尚不能解决的诊断环境中新冠病毒传染性的问题 ，对在当前新冠病毒肆虐局势下避免疫情误判具有重要意义。 | （1）新冠快检：15分钟，检测 限 200copies/mL，可高通量； (2)可确定病毒有无感染性 | (1)快检技术经历过真实新冠病毒的模拟检测考核； (2)病毒传染性检测在疾控中心做认证
2 | 智能传感与信 息技术 | 5G通讯用全介质腔体滤波器 | 5G通信基站、物联网、无人驾驶系统、高可靠性宇航通讯等产品 | 采用微波介质陶瓷设计制造的全介质腔体滤波器 ，其体 积是传统金属滤波器的1/5 ，而功率容量又可以提高近 10倍，成为了5G通讯技术的唯一解决方案。预计国内每 年市场规模在50亿元左右，具有极其巨大的市场潜力。 | 材料性能指标：介电常数K15 、 K20 、 K30三 个 系 列 ， 介 电 损 耗 tgδ ≤ 1.0 × 10-4 (@4GHz) ，温度稳定性τf≤±5ppm/℃ (-40℃~80℃)。 2.6器件指标： 中心频率(MHz)2515±50，平均损耗(dB)≤1.5,带内波动(dB)≤1.2； 3.5器件指标： 中心频率(MHz)3400±50，平均损耗(dB)≤0.9,带内波动(dB)≤1.0。 | 已在嘉定园区建有材料和器件的中试生产线 ，年产规模10万件 ，已小批量供货。 目前与国内多家公司签订意向书 ，为 进一步合作奠定了基础。
3 | 智能传感与信 息技术 | 高性能BGO闪烁晶体及探测器 | 石油测井 | 采用光输出和分辨率一体化优化策略 ，基于研究所批产 的高性能BGO闪烁晶体开发的闪烁探测器具有探测效率 高、物化稳定性好、结构紧凑等突出优点 ，可用于自然 伽马测井和地层元素测井(ECS)领域。 | 探测器直径达5英寸 ，长度达200mm ，探 测器能量分辨率≤10%@662keV ，工作温 度： -20℃-50℃。 | 在上海嘉定区建有晶体生长、加工、探测器组装、 测试及和服役考核产线 ，已在地质勘探、石油测井领域得到应用 ，处 于应用拓展阶段。
4 | 智能传感与信 息技术 | 超带宽环形器用介质旋磁异质集成材料 | 6G通讯、无损检测等 | 超宽带微带环形器/隔离器是新一代有源相控阵雷达、 6G高频高速通讯的基础性关键器件 ，具有高性能、 超宽带 ( 相对带宽可达80%以上 ) 、易集成 ( 模块体积减少50%以上 ) 等显著特点 ，能够极大提升通讯器件的性能 ，同时大幅降低体积 。新型超宽带环形器具有极大的市场应用前景。 | 主要技术指标包括： 一、异质集成材料性能 1、微波介质材料介电常数：13.0±0.2； 2、介质/铁氧体复合基片耐温性：≥800℃ 3、温度循环试验： -55℃~125℃，50次。 二、毫米波微带环形器件性能 1、环形器频率范围：8-14GHz 2、环形器相对带宽：≥90%； 3、环形器插入损耗：≤0.3db | 已完成材料的技术攻关 ，2款产品已定型形成了专利与标准的支持 ，具有小批量的供货能力； 同时为满足不同设计需求，在开发5款新型产品，年产规模2万件。
5 | 智能传感与信 息技术 | 中子伽马双模探测用碘化钠 ( NaI)基 闪烁 晶体与器件 | 石油探井、核能利用、安检、 核物理和高能物理等领域的核辐射探测和信号甄别 | 材料具有低成本、高探测灵敏度 、可大尺寸制备、 同时实现对中子和伽马射线的探测和甄别 。具有高温服役能力。可与普通光电倍增管或硅光电倍增管匹配。 | NaI基闪烁晶体封装件 ：晶体尺寸小于等于4英寸 ；光输出大于30,000 ph/MeV ；能量分辨率小于等于7% ；中子伽马脉冲分辨因子(PSD)大于2； | 在上海嘉定区建有闪烁晶体材料和封装件开发的中试线。
6 | 新材料 | 四元锂离子正极材料 | 主要应用在电动汽车领域。 | 具有长循环寿命与高续航里程特点。采用共沉淀法制备 四元和五元前驱体 ，解决了固相烧结法的离子分布不均 的问题。共沉淀法使得金属离子分布的更加均匀 ，电化 学性能优异。 四元和五元正极材料可以解决锂离子电池 循环稳定性差的问题。 | 四元和五元正极材料：容量 ：220mAh/g、循环寿命： 50圈以上 、容量保持率85%以上 | 目前项目组在上海嘉定区搭建了共沉淀法制备四元和五元正 极材料的平台、具有完善制备电池的流程和全套的恒温电池 测试系统等。
7 | 新材料 | 高性能激光单晶光纤 | 单晶光纤即具有光纤形态的晶体 ，是一种具有重大应用前景的新型激光材料 ，结合了传统激光晶体和激光光纤的优势。其中在近红外波段 ，Yb:YAG, Nd:YAG等单晶光纤有望进一步实现更高的激光峰值功率 ；在中红外波段 ，新型氟化物单晶光纤能够在根本上解决现阶段缺乏综合性能优异的中红外激光材料的难题。 | 自主研发了激光加热基座单晶光纤生长设备 ，并掌握了 直径小于200μm的Yb:YAG, Nd:YAG单晶光纤的制备技 术，达到国际先进，国内领先水平。自主设计、发展了适用于氟化物单晶光纤的多孔坩埚法生长技术 ，制备了Er:CaF2等一系列氟化物单晶光纤 ，并实现了高效中红外激光输出 ，处于国际相关研究领域先进行列。 | 高功率Yb:YAG激光单晶光纤 ：直径≤φ200μm,长度≥500mm,直径均匀性优于10%。Er:CaF2(SrF2)和Tm:CaF2(SrF2) 中 红 外 激光单晶光纤:直径≤φ1mm,长度≥50mm.在1.9μm和2.7μm实现瓦级激光输出。 | 已经在上海嘉定区建立了单晶光纤的研发、生长平台 ，具备 单晶光纤的高通量制备能力。 申请单晶光纤生长技术的专利 2项，已获批1项。
8 | 新材料 | 纳米光催化长效抗病毒材料 | 纳米复合光催化抗病毒材料 ，通过喷涂于室内车内物体表面 ，利用催化反应针对病毒基因组 - RNA进行攻击 ，切断病毒感染及复制能力 ，长期有效广谱杀灭多种传染性病原体。 | 1 ) 高效广谱：针对病毒基因组进行攻击 ，切断病毒感染 及复制能力，有效杀灭多种病原体 ；2 ) 方便持久 ：在室 内弱光或设备内置光源下催化作用， 自身化学性质不 变 ，功能稳定持久； 3 ) 安全环保 ：材料不添加药物， 无细胞毒性且无二次污染风险。该项目将在抗病毒方面 具有广阔前景 ，对保障公共场所卫生安全 、有效防止流 行性疾病大规模爆发传播具有重要意义。 | 低光照条件下对于常见病毒 ：脊髓灰质炎病 毒 、 甲 型 流 感 病 毒 ( PR8 ) 、 肠 病 毒 ( EV71 ) 、水疱性口炎病毒 ( VSV ) 、寨 卡病毒 ( ZIKV ) 以及新冠病毒 ( COVID 19)等杀灭率已达到99%以上。 | 目前项目组在上海嘉定区建立了年产200吨材料中试生产 线；已经实现稳定生产和推广，建立企业标准2项。
9 | 新材料 | 油气勘探用压电陶瓷材 料与换能器 | 油气勘探(包括声波测井和物探) | 1 、 声 波 测井 用压 电陶 瓷材 料与 换能 器是 基于 PZT和PbNb2O6两大类满足不同场合测井需要的 ，具有优异的压电性能和高温高稳定性和自主知识产权的一系列材料与换能器。 2、地震勘探用压电检波器关键材料与换能器具有高性能 高稳定特点 ，材料的温度和机械性能稳定性均达到国际 先进水平，换能器灵敏度和一致性处于国际领先水平。 | 1 、 声 波 测 井 用 压 电 陶 瓷 材 料 与 换 能 器 ①耐温：>200℃ ② 发 射 型 ： d33>280pC/N,tg δ <2%; ③ 接 收 型 ： d33>80pC/N,tg δ <1% 2、地震勘探用压电检波器关键材料与器件 ①* 抗弯强度：σb≥100MPa； ② 温度稳定性 ：-40℃~70℃ ，机电耦合系数变化率△kp≤2% ，介电常数温度系数≤ 0.5%(@20℃)，d33变化率≤15%； ③承压稳定性 ：在10MPa单轴压下 ，介电常数变化率△ε≤3% ( @20℃ )④接 收 灵 敏 度 ： 192.5 ± 1.5dB ( ref to 1V/uPa)(@20℃) | 在嘉定园区有完备的材料与器件制备和检测设备、 技术和质量管理体系 ，可批量生产 。 已申请和授权中国发明专利20余项。
10 | 新材料 | 手机背板材料 | 手机背板和智能穿戴领域 | 强度和韧性高 ( 摔不碎 ) 、介电常数和损耗低 ( 无信号屏蔽)、导热性能好(散热) | ① 热导率：≥30-50W/m×K； ② 抗弯强度：≥1000MPa； ③ 断裂韧性：12MPa×*m1/2； ④ 介电常数：8-9.4 ⑤ 介电损耗：2-3 × 10-4 | 小试阶段
11 | 新材料 | 微型热电材料与技术 | 通讯、电子、可穿戴 | 基于具有本征柔性的无机热电材料 ，避免了传统脆性热 电材料加工至微米级别时容易开裂而无法制备成微型热 电器件的问题 。 利用人体体温或环境温差直接提供电 源，具有稳定性好、免维护、高功率密度等特点 | 柔性热电材料 ，厚度10-100微米且可大幅度弯曲 ；室温热电优值>0.5 ；微型热电器件功率10-100 微瓦； | 在上海嘉定区建有材料开发的小试线 ，申请和授权国际专利10余项。
12 | 新材料 | VOCs净化光热催化剂 | 用于甲苯、甲醛等VOCs催化净化 | 单原子催化剂 ，活性高 ，稳定性好 ；贵金属用量极低或 不含贵金属 ，成本低 ；不需要加热 ；低浓度 ( ＜600 ppm)VOCs适用。 | 将甲苯净化 T90降至＜ 160℃ ，远低于催化 燃烧温度(300-400℃)，大幅降低能耗 | 催化剂制备技术成熟 ，拥有1项发明专利 ，一旦有转化出口，即可量产，制作样品/机。
13 | 新材料 | 沸石基催化剂 | 柴油车氧化型催化剂 ：用于CO和HC化合物的催化氧化 ；催化活性优异 ，性能稳定 ，抗水汽中毒性能良好； | 采用自主研制的改性沸石和涂覆工艺 ，将改性沸石涂覆 在400目的堇青石蜂窝陶瓷 ，催化剂涂覆致密 ，背压符 合排放要求。 | 催 化 剂 负 载 量 140± 10g/L ； 贵 金 属 负 载 量 ： 0.7 ± 0.1g/L; 对 CO 去 除 率 小 于 0.4 g/kWh; NOx+HC 的 去 除 率 小 于 0.39g/kWh; | 目前项目组在上海长宁区建立了相关材料制备和小型块体材料测试平台，具备实验室生产的能力；
14 | 新材料 | 激光导热仪 | 航空航天、新材料、节能、新能源、电子通讯、核电等领域材料导热性能测试 | 智能控制系统、多分析模型等特点，代替进口 | 测 试 温 度 ： 室 温 ~2500℃ ， 热 扩 散 率 ： 0.01~2000cm2/s；准确性：±3% | 授权发明和实用新型专利各1项，还会陆续申请
15 | 新材料 | 防火电缆 ( 光缆 ) 耐火 包带 | 防火电缆(光缆) | 阻燃、耐火、耐高温、隔热、绝缘 | 热 导 率 0.05 W/m · K ， 介 电 强 度 >50kV/mm | 目前实验室研发了100升反应釜的羟基磷灰石超长纳米线合成技术，正在建立新型耐火纸包带连续化中试生产线。
16 | 新材料 | 新型耐火纸 | 能源、环保、 电子信息、 耐高温、 阻燃、书写打印、生物医用 | 阻燃 ，耐火 ，耐高温 ，隔热 ，绝缘 ，生物相容性好 ，环境友好。新型耐火纸技术国际领先。 | 耐 火 ， 耐 高 温 >1300oC ， 纸 张 定 量 可 调50~200 g/m2 ，白度>90% ，挺度0.8 mN m ，平滑度>100 s ，抗张强度5~30 N/15mm | 目前实验室研发了100升反应釜的羟基磷灰石超长纳米线合成技术，正在建立新型耐火纸连续化中试生产线。
17 | 新材料 | 石榴石闪烁陶瓷 | 高端医疗X-CT、平板成型设备等 | 采用二价烧结助剂和组分设计的策略 ，有效提升石榴石 陶瓷的闪烁性能。 | 研制的Ce,Mg:LuAG透明陶 瓷的 光产 额达28400ph/MeV; 研 制 的 多 组 分 石 榴 石Ce:GYGAG 闪 烁 陶 瓷 的 光 产 额 达45000ph/MeV | 在上海嘉定园区的实验室中具备小批量生产的能力
18 | 新材料 | 纳米氧化物材料 | 新型光伏电池、化妆品、 涂料、紫外屏蔽、空气净化、污水处理、高端陶瓷、锂电池等能源环保领域。 | 自主研发的纳米氧化物材料 ，分散在有机溶剂中 ，成功解决了纳米颗粒的团聚和分散问题 ，打破国外垄断 ，成本只有国外同类产品的百分之一 ，材料性能达到国际先进、国内领先水平。 | 纳米TiO2:锐钛矿相 ，粒径20-30nm ；纳米ZrO2 ： 粒 径 30-50nm ； 纳 米 ZnO ， 粒 径10-20nm；纳米NiO：粒径10-20nm | 目前在上海嘉定区建立了纳米氧化物相关材料制造平台，100公斤/月 ，具备中试生产的能力 ；获授权发明专利12项。
19 | 新材料 | 印刷电子油墨 | 新型太阳能电池电极、厚膜集成电路的配线、陶瓷电容器等电极、混合集成电路的引线、瓷介电容器、云母电容器、 热敏电阻、非线性电阻、压电元件等。 | 自主研发的高导电性碳浆料 ，具有中温热处理型和低温 烘烤型两个型号 ，均具有合适的流变性能 ，可以用于丝网印刷工艺，性能达到国际先进水平。 | 方块电阻：≤25Ω/□ | 目前在上海嘉定区建立了高性能印刷电子油墨材料制造平台，100公斤/月，具备中试生产的能力；获授权专利6项。
20 | 新材料 | 耐火墙纸 | 房屋室内装修装饰 | 阻燃、耐火、耐高温、隔热，环境友好，无毒无害 | 耐火 ，耐高温>1300oC ，纸张定量可调50300 g/m2 ，白度>90%，平滑度>20 s ，抗张强度5-20 N/15 mm | 目前实验室研发了300升反应釜低成本合成技术 ，正在建立耐火墙纸连续化中试生产线。
21 | 新材料 | 氟化物磁光晶体 | 磁光晶体是法拉第旋光器的核心功能部分，是高功率全固态激光器系统、 光通信系统中的重要关键材料。 TGG晶体是现阶段应用最广泛磁光材料之一。然而TGG晶体生长过程中存在 “核芯”结构、开裂等问题 ，难以获得大尺寸高质量单晶 ，并且晶体毛坯利用率很低。稀土三氟化物晶体 ，如CeF3,PrF3等 ，是一类优异的新型磁光材料 ，不存在“核芯”，晶体毛坯利用率高。如能实现这类新型氟化物磁光晶体及其器件的研发和应用 ，将有望扭转现阶段大尺寸磁光晶体元器件受制于人的局面 ，有力支持我国高功率全固态激光器、光通信产业的发展。 | 掌握了高质量氟化物磁光晶体CeF3和PrF3的制备工艺， 系统表征、评估了晶体的光学与磁光性能。 CeF3晶体具 有同TGG相近的磁光系数 ，有望作为磁光隔离器的核心 材料得到应用。而PrF3在紫外波段具有应用优势 ，是为 数不多的在紫外波段(如355nm)具有应用前景的磁光晶 体材料。 | CeF3 和 PrF3 晶 体 ： 紫 外 透 过 波 段 优 于300nm 。单晶毛坯口径≥φ20mm×50mm 。晶体元器件的口径≥φ10mm。 | 目前项目组在上海嘉定区建立了氟化物磁光晶体的生长平台 ，具备小批量生产能力；建立了晶体加工、 检测等环节的操作规范流程。
22 | 新材料 | 新型高性能压电单晶材 料 | 声学换能器，声波探测，声传感器 | 具有自主知识产权的新型高性能压电单晶PIMNT生长技 术 ，新材料具有远高于传统压电陶瓷的压电性能 ，可应用于超高灵敏度声波探测与传感 ，带来器件性能的极大提升。 | 晶 体 尺 寸 4 英 寸 。 压 电 常 数 d33 大 于 1500pC/N， d32大于1500pC/N,d15大于 3500pC/N.机电耦合系数k33,k32,k15大于 88.0%。 | 在研究所建有晶体制备小试线，有小批量供货能力 ，具备多 项国家发明专利，材料制备技术水平处于国际先进。
23 | 新材料 | 光敏染料 | 新型太阳能电池电极、荧光成像、 光敏传感器等。 | 自主研发了光敏染料的大规模合成工艺 ，独创的提纯工 艺使得材料成本大规模降低 ，成功实现进口替代 ，成本只有国外同类产品的十分之一 ，材料性能达到国际先进、国内领先的水平。 | 纯度：≥99% | 目前在上海嘉定区建立了光敏染料制造平台 ，1公斤/月 ，具 备中试生产的能力；获授权发明专利10项。
24 | 新材料 | 氢氧化镍纳米片宏量制 备技术 | 氢氧化镍是重要的化工原料 ，可用于超级电容器、制取镍盐、碱性蓄电池和镀镍等 ，也可用作催化剂。 | 目前工业合成氢氧化镍通常需要强碱 ，存在安全隐患和 环境污染问题 ，而且产物粒径较大。采用自主研制的电 解技术 ，可制备高纯氢氧化镍纳米片 ，产物可控 ，省电高效 ，而且制备过程无需使用强碱。技术方案处于国际领先水平。 | 氢氧化镍纯度可达99%以上 ，产物呈纳米片状形貌 ，制备成本低 ，绿色无污染 ，具有显 著经济优势。 | 目前项目组在上海硅酸盐所嘉定园区已完成实验室验证 ，并 申请专利多项。期待合作推进中试放大和产业化等。
25 | 新材料 | 高速动态电光调制用透明电光陶瓷 | 现代光纤通信、激光技术、 国防强光防护领域的高速动态电光调制器件 | 以锆钛酸铅镧 ( PLZT ) 、钛铌镁酸铅镧 ( PLMNT ) 为代表的透明电光陶瓷在可见光~近红外波长范围具有高光学透过性及多种优异电光效应 ( 电控双折射效应、 电控光散射效应等) ，可以对入射光实现高速电-光调制 ，具有响应速度快 ( 纳秒量级 ) 、驱动电压低 ( 约为现役铌酸锂单晶的十分之一 ) 的优势 ，可用作光开关 、光衰减、光隔离器等高速电光调制器的核心材料。 | 光学透过率Tmax ： ~99% (l： 1064nm，增透膜)； 光学均匀性△n：£5 x10-5； 电光系数r：(1 ~10) x10-16 (m2 /V2) 光散射角度q： 7~18º | 在上海嘉定园区拥有完整的电光陶瓷制备设备与技术体系、电光调制动静态性能检测与评价平台，是国内唯一能够生产并提供高品质透明电光陶瓷的单位 ，长期承担国防型号产品用电光陶瓷生产任务 ，与上海光机所、 武汉理工、 哈工大等 多家科研院所合作开展应用研究。 已授权电光陶瓷方面专利6项，制定行业标准1项。
26 | 新材料 | 磁光陶瓷 | 固体激光器以及光纤激光器用法拉第光隔离 器 | 具有自主知识产权的TAG纳米粉体合成技术 ，采用两步 烧结制备出高光学质量、高Vedert常数的TAG基磁光陶 瓷。 | 研制出Vedert常数大于175 rad·T-1· m-1，在工作波长透过率大于80%的TAG磁光陶瓷。 | 在上海嘉定园区的实验室中具备小批量生产的能力
27 | 新材料 | 新型蓝光 、 绿光 、 蓝绿 光、黄光荧光粉系列 | 1 ) 在紫外-蓝光激发下发射蓝光、 绿光、蓝绿光、黄光； 2 ) 在混合白光LED照明 、 暖棚植物生长多色补光等领域具有潜在应用前景。 | 1) 通过掺杂合适的稀土离子或共掺杂过渡金属离子； 2)采用碳热还原氮化和固相合成方法制备； 3 ) 制得系列新型的蓝光 、 黄光 、 绿光 、 蓝绿光荧光粉，部分荧光粉发光颜色可调控。 | 1 ) Y2Si4N6C:Ce ，在蓝紫光激发下发射黄光； 2 ) Y5Si3O12N:Eu ，在紫外光激发下发射光谱可调控绿-黄光； 3 ) Ca3Ga2O6:Pr ，在蓝光激发下发射蓝绿光； 4 ) SiAlON:Eu,Mn ，在紫外光激发下发射光谱可调控的蓝-绿-黄光； 5 ) Y3Al5O12:Ce, 低温合成 ，在蓝光激发下发射黄光。 | 目前课题组在上海长宁区建立了彩色荧光粉体的批量化制备平台 ，具备中试生产的能力。建立了荧光/发光粉体的标准检测平台。
28 | 新材料 | led用荧光陶瓷 | 高功率固态照明 ( 包括高功率白光LED 、激 光照明/显示) | 采用高热导率、高发光效率的荧光陶瓷代替荧光粉可以 用于高功率、高效率的白光LED和激光照明 | 白光LED用荧光陶瓷的流 明效 率大 于150 lm/W ；激光照明用荧光陶瓷的光光转化效率大于100 lm/W | 在上海嘉定园区的实验室中具备小批量生产的能力
29 | 新材料 | 防伪耐火纸 | 高安全防伪 | 防水，阻燃、耐高温、光致发光 | 发光颜色和强度可调，耐高温>1300oC | 目前实验室研发了100升反应釜合成技术。
30 | 新材料 | 直接发射白光荧光粉系列 | 1 ) 在紫外或近紫外光激发 下直 接发 射白光； 2 ) 在白光LED照明 、 暖棚植物生长多色补光等领域具有潜在应用前景。 | 1、通过掺杂合适的稀土离子 ，同时充分利用基质的自激活 发 光 ， 在 1 ) Bi4Si3O12 、 2 ) BaZrSi3O9 、 3 )Ba2TiP2O9 基荧光材料中可直接获得白光发射； 2、固相合成方法制备。 | 典 型 案 例: 在 392 nm近 紫 外 光 激 发 下，BaZrSi3O9:Eu的色坐标 (0.295， 0.224)， 量子效率94.8%， 150℃的荧光热稳定可保持96%。 | 目前课题组在上海长宁区建立了白光发光粉体的批量化制备平台 ，具备中试生产的能力。建立了荧光/发光粉体的标准检测平台。
31 | 生物医疗 | 快速止血 -组织修复生物 陶瓷气凝胶 | 交通事故、意外伤害、战场抢救和手术出血等外伤引起的无法控制的出血是造成伤员死亡的主要原因之一。 目前临床使用的止血材料主要包括纱布、 明胶海绵等 ，主要局限在浅层、小面积、少量外伤出血 ，难以治疗深部伤口出血、穿刺伤口出血和大面积出血。本项目研发的新型生物陶瓷气凝胶具有快速止血功能 ，可解决以上临床问题 ，并且止血后可继续修复受创组织。 | 将气凝胶与生物陶瓷超长纳米线技术相结合 ，技术流程 简单易量产 ；实现气凝胶高吸水性与生物陶瓷高吸附性 性的融合， “双管齐下”快速止血。完成止血后气凝胶 多孔结构与生物陶瓷纤维结构协同促进出血部位首创组 织再生修复 | 肝脏等脏器出血治疗 ：本项目产品约20秒止血 ，临床医用纱布与明胶材料需100秒以上，本产品止血效率提高4倍以上皮肤创面出血止血 ：本产品约150秒止血，临床医用纱布与明胶材料需350秒以上 ，本产品止血效率提高2倍以上。 | 目前项目组在上海长宁区拥有独立的研发平台 ，并建立了涵盖材料研发-理化检测-生物学评价的完备体系 ，并具有小试生产能力。 该项目产品已完成实验室研发定型、细胞实验和动物实验，可小试生产；技术已申请专利。
32 | 生物医疗 | 抗菌型牙种植体系统 | 临床牙列缺损/缺失的修复和治疗 | 立足于现有牙种植体产品 ，通过具有自主知识产权的等 离子体改性技术 ，在其表面原位构建特定生物学功能的 异质结微结构 ，赋予牙种植体良好的成骨活性和抗菌性 能。突破临床现有产品仅改善成骨性能的局限 ，降低牙 种植体周围炎的感染几率以及提高口腔多菌环境的牙种 植体的使用寿命。 | 相比于临床使用的牙种植体 ，改性的新型产品表面力学性能等指标不降低 ；骨整合能力得到提升 ，骨组织愈合时间缩短20%以上；具有抗菌作用，抗菌率90%以上。 | 在宁波慈溪建立了牙种植的中试处理线， 目前已完成“成骨和抗菌兼具”钛基牙种植体的产品外观、 组件和性能确定，完善等离子体表面处理工程化技术的工艺流程 ，并开展批量加工验证 ；已委托上海市口腔医学院研究所完成牙种植体的 动物实验 ，显示牙种植体6周骨整合率是某国产品牌的1.4倍 ，与国际著名品牌ITI不相上下 ，而且研发种植体具有抗菌功能，且产品已进入注册检验阶段。
33 | 生物医疗 | 抗菌医用纸 | 生物医用 ，抗菌、 骨缺损修复、皮肤创伤愈合、疾病诊断 | 生物相容性高 ，柔韧性好 ，力学性能优异 ，可促进止血和伤口愈合 ，还有杀菌功能 ，有望用于皮肤伤口治疗、断裂骨包扎和固定、骨缺损修复、各种用途医用纸等 | 纸 张 定 量 可 调 50~200 g/m2 ， 白 度>90% ， 平 滑 度 >100 s ， 抗 张 强 度 >90MPa，抗菌活性可达100% | 目前实验室研发了100升反应釜合成技术 ；正在建立连续化 中试生产线。
34 | 生物医疗 | 骨科植入物用生物相容 涂层制备 | 髋、膝关节置换与骨固定用螺钉、 脊椎融合器等骨科植入表面处理，属于医疗器械领域 | 创新性的等离子体喷涂技术制备的多孔结构表面能加速 细胞响应与组织愈合 ，独有的贯穿大孔结构适合组织长 入与营养输送，有助于植入体的快速固定与长期稳定 | 各项性能指标皆达到或优于国际国内标准要求，厚度、粗糙度、 孔隙率和孔径大小等可根据客户需求可控调节。 | 在长宁园区具有小批量生产设备与全套技术体系 ，与多家关节植入物厂商具有良好合作，申请并授权专利二十余项。
35 | 生物医疗 | 难愈合皮肤创面敷料 | 糖尿病、褥疮等疾病所导致的慢性难愈合皮肤创面是临床多发疾病 ，然而临床上常用的传统高分子皮肤敷料由于缺乏对皮肤再生过程中血管新生这一关键环节的促进作用 ，所以无法有效解决这一问题。硅基生物材料具有极高的生物安全性 ，并能够通过缓释活性离子促进血管新生 ，是解决难愈合皮肤创面修复的理想材料。 | 基于制备方法的设计与组合 ，实现了多种不同成分的硅 基生物活性材料 ( 如生物陶瓷、生物玻璃等 ) 高纯度制备及其水凝胶、 高分子膜等复合材料的研发 ，并经体外/体内验证显示出对难愈合皮肤创面的显著治疗作用 ，前期研究成果达到国际先进、国内领先水平。 | 相比于临床常用传统高分子皮肤敷料 ，使用后难愈合皮肤创面处血管新生提高30%以上，皮肤创面愈合速度提高30%以上 | 目前项目组在上海长宁区拥有独立的研发平台 ，并建立了涵盖材料研发-理化检测-生物学评价的完备体系 ，并具有小试生产能力。 该项目产品已完成实验室研发定型、细胞实验和动物实验，可小试生产；技术已申请专利，其中部分获得授权
36 | 生物医疗 | 肿瘤治疗 -组织再生修复 多功能生物材料 | 骨、皮肤等肿瘤的现有临床治疗方式为手术切除及术后的放化疗。但手术切除不但很难彻底清楚残留的肿瘤细胞与组织 ，并且术后会引起正常组织的缺损 ；术后放化疗对人体的副作用也比较明显。通过将光热、光动力、磁热等低副作用高安全性肿瘤治疗方法与组织再生生物材料相结合 ，实现肿瘤治疗 -组织再生修复多功能生物材料 ，有望突破临 床方法的局限 ，有效解决以上临床问题 ，具有极好的应用前景。 | 通过将硅基生物材料与光热 、光动力 、磁热等多种肿瘤治疗方法相结合、或对硅基生物材料本身进行创新性的微观调控 ，在国际上首次实现兼具肿瘤治疗与组织再生修复的多功能生物活性材料 ，研究成果达到国际领先水平。 | 基于光热、光动力、 磁热等功能 ，肿瘤杀伤效率99%以上，治疗过程对肿瘤周围正常组成不产生显著影响 ；组织修复能力 ( 骨、皮肤等) 等同或显著高于 ( 30%以上 ) 具有类似组成但不具备抗肿瘤能力的组织修复材料 | 目前项目组在上海长宁区拥有独立的研发平台 ，并建立了涵盖材料研发-理化检测-生物学评价的完备体系 ，与合作临床医院共同建立了动物肿瘤模型、 山羊等大动物组织缺损模型。项目组目前具有小试生产能力。该项目产品已完成实验室研发定型、细胞实验和动物实验，可小试生产；技术已申请专利，其中部分获得授权。
37 | 生物医疗 | 高生物活性聚醚醚酮椎 间融合器 | 椎间融合器是目前治疗压缩性骨折、脊柱退变疾病等最为有效的植入产品。聚醚醚酮材料因具有优异的力学性能、抗疲劳性、 耐腐蚀性和良好的生物相容性和生物稳定性 ，已被美国食品药品监督管理局批准用于医疗植入装置长期植入。重要的是 ，相比与传统钛合金 ，聚醚醚酮材料的弹性模量与人体骨组织更为匹配 ，可有效减少应力遮挡效应造成 的骨吸收和骨萎缩 ，已在脊柱矫形等植入领域逐渐替代医用钛合金使用。 | 针对聚醚醚酮材料的生物惰性和骨融合性能欠缺 ，以及 改性作用的不足 ，团队提出等离子体原位改性技术 ，即采用湿化学法和浸没式等离子体技术在材料表面构建具有特定协同或选择性生物学效应的微纳结构 ，且不产生明显的改性界面，赋予其良好的成骨活性和抗菌性能。 | 相比于临床使用的椎间融合器 ，改性的新型产品表面力学性能等指标不降低 ；骨融合能力得到提升；具有抗菌作用 ，抗菌率85%以上。 | 在宁波慈溪建立了牙种植的中试处理线， 目前已完成高生物活性聚醚醚酮椎间融合器产品外观、 组件和性能确定。目前相关表面改性技术已授权中国发明专利9项，美国专利1项 ，基于专利技术开发并逐渐完善等离子体表面处理工程化 技术的工艺流程，且开展相应小批量处理的验证。
38 | 生物医疗 | 多细胞装载3D打印支架 | 多细胞3D打印是目前国际研究前沿热点。通过基于3D打印技术的多细胞在支架内的 空间分布精准调控 ，有望实现对让人体组织的高度仿生 ，用于组织工程、 药物筛选以及组织修复等 ，具有宽广的应用前景的巨大的市场潜力。 | 大多数多细胞3D打印过程中需要使用生长因子 ，而生长 因子的作用持续性、稳定性和成本控制是目前难以解决 的问题 ，也是该技术实际应用中的痛点。通过对硅基生 物材料的设计 ，课题组实现了活性离子的持续稳定释 放 ，从而在低成本的情况下实现对多细胞3D打印过程中 细胞存活 、 增殖以及分化等关键生物学功能的高效调 控，特别是实现了对多细胞间相互作用的有效增强。 | 通过对细胞载体材料中硅基生物材料组成与微观形貌的精确控制 ，实现对之间内细胞长时间内正常存活 ( 90%以上) 与增殖 ，并显著促进细胞分化及增强多细胞间相互作用。 | 目前项目组在上海长宁区拥有独立的研发平台 ，并建立了涵盖材料研发-理化检测-生物学评价的完备体系 ，与合作临床医院共同建立了山羊等大动物组织缺损模型。 项目组目前具有小试生产能力。该项目产品已完成实验室研发定型、细胞实验和动物实验，可小试生产；技术已申请专利，其中部分获得授权。
39 | 生物医疗 | 运动医学领域骨 、 关节 等复杂组织再生修复材 料 | 临床上关节骨 -软骨等复杂组织缺损的修复需要兼顾复杂组织中各单一组织及其界面的 再生 ，然而目前传统的组织修复材料仅针对单一组织 ( 如骨或软骨等 ) ，难以实现复杂组织一体化及界面的一体化修复。 通过将人体必需的微量元素引入硅基生物陶瓷 ，能够实现材料对复杂组织组成单元再生的多向诱导性 ，从而解决复杂组织一体化再生修复的临床难题。 | 实现多种含有功能性元素的新型硅基生物活性材料 ，并 结合不同的设计方法形成包括支架、水凝胶和薄膜等多 种形式 ，在国际上率先提出并证实上述材料对关节骨-软骨等复杂组织一体化修复能力 ，研究成果达到国际领先水平。 | 相比于临床常用传统植入材料 ，使用后对复杂组织组成单元 ( 如关节骨-软骨中的软骨及软骨下骨 ) 同时修复能力提高30%以上，并能够显著促进复杂组织各组织单元间界面形成(具有统计学显著差异)。 | 目前项目组在上海长宁区拥有独立的研发平台 ，并建立了涵盖材料研发-理化检测-生物学评价的完备体系 ，与合作临床医院共同建立了山羊等大动物组织缺损模型。 项目组目前具有小试生产能力。 该项目产品已完成实验室研发定型、细胞实验和动物实验，可小试生产；技术已申请专利，其中部分获得授权。
40 | 绿色能源 | 新型固态电池 | 便携式电子器件 ，电动汽车 ，大规模储能电 网 | 针对当前锂离子电池能量密度无法满足电化学储能需求 以及有机电解液可燃和容易泄露导致安全隐患等问题， 开展新型固态电池的构筑及其固态电极/电解质的关键制 备技术的研究 ，发展固态电极和电解质膜的制备关键技 术 ，形成大面积固体电解质膜工程化制备工艺 ，突破固 态电解质的高离子导电率及其全固态电池长循环稳定性 等关键技术 | ( 1 ) 新型固态电解质 ：离子电导率高达10-3 S/cm 、 伴随低的电子电导率 ( 低于 10-8 S/cm ) ，大于6V的电化学窗口 ，并且具有抗湿 ，抗钝化的功能。( 2 ) 新型固 态电池可逆容量可达600 mAh/g ，在1C倍率下 ，可循环1000次以上 ，容量保持率大于85%，库伦效率接近100%。 | 在上海嘉定实验室建有全套电池原型研发平台 ，申请和授权国内外相关发明专利10余项。
41 | 绿色能源 | 高比能镁电池 | 便携式电子器件 ，电动汽车 ，大规模储能电网 | 发展电解质配方优化的基于转换型和多电子型正极的镁 金属电池 ，特别开发长循环和高倍率的镁硫二次电池， 实现镁电池动力学激活和负极枝晶抑制的关键技术 | 正 极 活 性 物 质 的 能 量 密 度 超 过 500Wh/kg ，可容忍超过4000 W/kg的功率密度 | 在上海嘉定实验室建有全套电池原型研发平台 ，申请和授权 国内外相关发明专利10余项。
42 | 绿色能源 | 高含能锂氟电池 | 便携式电子器件 ，电动汽车 ，大规模储能电网 | 开展以高比容量的金属锂为负极 ，开发具有阻燃和抑制 枝晶特效的氟基电解质 ，匹配铁基氟化物正极 ，突破锂氟电池长循环稳定性等关键技术 ，完成高能量密度 、安全无枝晶的氟基锂金属电池的研制。 | ( 1 ) 锂 氟 电 池 的 可 逆 容 量 可 达 600 mAh/g, 倍率突破5 C ，在1C倍率下 ，可循环1000次以上 ，库伦效率接近100%。 稳定运行电位接近2.5 V。 ( 2 ) 锂氟化物电池软包原型能量密度可达500 Wh/kg。 | 在上海嘉定实验室建有全套电池原型研发平台 ，申请和授权 国内外发明专利10余项。
43 | 绿色能源 | 富锂锰基正极材料 | 主要应用在电动汽车、无人驾驶飞机等。 | 设计研制廉价金属、氟氧化合物基的富锂正极材料 ，具 有价格低廉 ，容量高 ，能量密度高、有效避免安全隐患的特点。 | 该材料制成的电池具有210mAh/g的初始放 电容量，50圈内，容量保持率>90% | 该材料目前已完成了实验室合成与电化学性能测试。在软包 电池研制过程。
44 | 绿色能源 | 硫化物固态电解质 | 主要应用在固态安全电池领域 ，应用在电动汽车、无人驾驶飞机、航天航空设备。 | 具有安全 ，廉价、力学性能优异的特点。硫化物固态电 解质材料具有空气稳定性强 ，宽电化学窗口宽,高离子电导率 ；能够组装成全电池 ，解决电池高温高压下自燃问题。 | 该 硫 化 物 具 有 良 好 的 空气稳定性，具有8.6*10-3 S/cm的离子电导率。 | 该材料目前已完成了实验室的合成 ，完成了基本的电化学性能测试。
45 | 绿色能源 | 耐高温电池隔膜 | 各种电池，提高电池的安全性 | 阻燃、耐高温、可大幅提高电池的工作温度和安全性 | 柔韧性好、孔隙率高(80%)、 电解液润湿和吸附性能(250%)优良 、 电化学性能优异、耐高温、 阻燃、在700℃高温下仍可保持其结构完整性 | 目前实验室研发了100升反应釜合成技术。
46 | 绿色能源 | 高性能氧化物固态电解质材料 | 新能源汽车、大型储能器件、 柔性可穿戴装备的电源系统 | 具有自主知识产权的全固相合成技术 ，材料具有高纯度 和高离子导电率 ；具有宽的工艺窗口 ，产品一致性好，可与商业化电极浆料匹配使用。 | 固态电解质材料 ：在30 oC下 ，锂离子导电率可达10-3 S cm-1 ，电子导电率低于10-8S cm-1 。 热 压 陶 瓷 片 致 密 度 可 达 99%以上，在直径50mm、厚度10mm范围内可定制加工，厚度最低可达0.5 mm。 | 在上海嘉定区建有实验室工艺生产线 ，与合作单位已完成小试线的开发，申请国内外发明专利2项。
47 | 绿色能源 | 高效低成本锂硫电池 | 便携式电子器件 ，电动汽车 ，大规模储能电网 | 采用新奇电极结构设计 ，得到具有强固硫和催化作用的 硫宿主材料 ，实现高负载锂硫电池优异的循环稳定性和 倍率性能 | 组 装 出 Ah级 软包 电池 ，质 量比 能量 超过400Wh/kg | 在上海嘉定实验室建有全套电池原型研发平台 ，申请和授权国内外相关发明专利10余项。
48 | 绿色能源 | 高效稳定钙钛矿太阳能 电池技术 | 集中光伏电站、屋顶光伏电站和光伏建筑一 体化 、小型分布式发电系统 、光伏发电 - 电 解水制氢、弱光强及室内光伏发电。 | 具有自主知识产权的全印刷工艺制备高效 、稳定的钙钛 矿太阳能电池。所开发的技术路线具有原材料来源丰富 、 设备投资小、成本低廉、 工艺简单 、易于规模化放大等技术优势 ；工艺制程不需要高真空设备 ，但材料和结构设计决定了电池具有高效率和高稳定性。 | 小电池效率达24.2% ，模块 ，高稳定钙钛矿模 块 效 率 达 15.3% ( 第 三 方 认 证 ， 尺 寸125mm × 125mm ) ， 单 一 模 组 尺 寸 达620mm×590mm ，组件已在室外稳定运行超过1年。 | 实现了钙钛矿太阳能电池的组件化应用 ，组件 峰瓦成本低于硅基太阳能电池，建成了MW级钙钛矿太阳能电池自动化生产线和kW级钙钛矿太阳能电池分布式发电示范系统。 申请专利45项，获授权20项。
49 | 绿色能源 | kW级固体氧化物燃料电 池电堆 | 热电联供型分布式电站 ，包括 (社区家用、 楼宇、数据中心电源和极端环境等的热电联 供) | 具有从电池到电堆再到热电联供系统的全链条产品设计 与集成技术。可提供固体氧化物燃料电池与电堆 ，与系 统公司共同合作开发独立发电系统。 | F200-200-50 电 堆 性 能 ： 运 行 温 度 ： 750oC;功率≥2.5kW ；电池尺寸 ：200mm×200mm×50pc ；热循环次数≥30次 ；稳定衰减≤0.5%/1000h。 | 在上海嘉定区有完整的单电池中试生产线 ，电堆集成与测试平台 、 5kW独立发电系统示范 。 已申请和授权的发明专利五十多项，拥有完全自主知识产权。
50 | 绿色能源 | 石墨烯基动力锂离子电池 | 所研发石墨烯基动力锂电池性能达到国际领先 ，通过产业技术转移实现高效石墨烯基动 力锂电池在新能源汽车、 无人机、 电动工具等方面的应用。 | 石墨烯导电浆料规模化分散制备工艺的建立解决了当前 石墨烯在锂电池浆料制备中存在的难加工 ，不易分散的 难题。通过在正极材料 、导电剂和集流体三个方面导入 石墨烯材料 ，系统提升石墨烯动力电池性能。通过更新 、 增补关键的工艺设备和过程控制设备 ，使新建的生产线在生产工艺技术上更为先进合理 ，可提高自主创新产 品的工程化能力外，还将为市场开拓创造优势。 | 产品经过中试技术验证 ，其中石墨烯基磷酸铁锂动力电池 ，6分钟快速充电90%容量，5C倍率循环3500次容量保持率80%以上，性能领先国内外同类型磷酸铁锂电池产品；能量型石墨烯基三元动力电池 ，能量密度提 升达到260Wh/kg ，0.5C循环1000次容量80%，在国际上居于先进水平。 | 石墨烯基动力锂电池已通过中试阶段放大验证与安全测试，电池批次稳定性好，具备了向产业转化的技术条件。
51 | 绿色能源 | 面向传感器的自供电装置 | 5G、物联网传感器、无线电子产品、分布式无线独立电源等。 | 该技术具有低光强下转换效率高的特点 ，在200lux的光 照下即可发电，因此特别适于低功耗电子元器件的供 电 ，可以实现低功耗电子元器件的自供电和免维护运 行，大大降低物联网设备的人力和维护成本。 | 功率密度：≥10μ/cm2(200lux) | 具备从材料、 电池、模组、低功耗电源管理系统到生产装备的成套技术和完整知识产权。目前在上海嘉定区建有一条自动化生产线 ，年产电池模组100万片 ，获授权发明专利38项。
52 | 绿色能源 | 高效制氢和含银化学品技术 | 能源化工等对高纯氢气有需求的行业部门；以及富含银矿的地区 ，对提升银制品价值有 需求的政府部门、厂矿企业等。 | 采用自主研制的电解材料 ，采用电化学技术制备高纯氢 气和含银化学品 ，具有省电 、高效的突出优势 ，技术方案处于国际先进水平。 | 氢气纯度可达99.99% ，含银化学品纯度可达99%。制备每标准立方米氢气的成本可控制在1.5-1.8元人民币 ，具有显著的经济优势。 | 目前项目组在上海硅酸盐所嘉定园区已完成实验室验证 ，并申请专利多项。期待合作推进中试放大和产业化等。
53 | 绿色能源 | 电动汽车集成光伏电池技术 | 应用于家用电动汽车的天窗及车身 ，重型电动卡车的车顶及外壳等。 | 可以在曲面上制造 ，并具有超轻量化的特点 ，易于与各类电动汽车集成 ，除了天窗和卡车车身 ，也可应用于曲面车身。运行在光照充足地区的电动汽车年充电时间可以减少约40%。 | 曲面柔性光伏电池转换效率超过20%。 | 在曲面上实现了太阳能电池的高转换效率 ，并开发了适于电动汽车天窗的轻量化半透明太阳能电池，正在进行车载器件的发电测试。
54 | 绿色能源 | 高效发电玻璃 | 建筑窗户及玻璃幕墙等领域。 | 经过简单涂敷等工艺 ，将玻璃产品变身发电电池 ，并在可见光区保持一定的透过率 ，不影响作为建筑窗户或玻璃幕墙的基本透光功能。 | 半透明发电玻璃的光电转换效率超过20%。 | 已经完成实验室研制，正在进行工程化放大。
55 | 节能环保 | 全固态电致变色节能与显示器件 | 全固态电致变色器件在外加电场作用下光学属性 ( 透光率和颜色 ) 能够发生稳定可逆的着色 - 褪色变化 ，透过率调节范围是75%-5% ，稳定循环寿命超过3万次， 响应速度10-30s ，可应用于各类建筑、 车窗和显示领域。具有耐候性好、节能、调控性好、 显示能耗低等优点。 | 设计面电阻可控的大尺寸复合电极 ，接触了大尺寸器件 着/褪色过程中的颜色不均一现象 ，设计合成了一系列光固化树脂作为器件的离子传导层 ，解决了膜层结合力，离子迁移效率低的问题，将器件的循环稳定性提升至3万次以上。 目前可制备尺寸30×40 cm2的器件 ，达到国内领先水平。 | 响应颜色 ：宽光谱响应 ，实现不同颜色变化；响应速度：着色1-10s，褪色10-15s；循环次数：3万次；调节范围：≥55%有效面积：30×40 cm2 | 目前项目组在上海嘉定区建立了全固态电致变色器件制备平台 ，具备中试生产的能力；建立了器件性能和老化评估等一系列表征方案 ，获得申报相关发明和实用新型专利20项，其中获得授权8项。
56 | 节能环保 | 便携式水质重金属分析 仪 | 本仪器主要应用于环境、 生物、极限环境下的元素分析等方面。 1.环境领域 ：能够应用于水中重金属的在线监测 ，能够为突发污染事件提供快速分析结果 ；本仪器也可对土壤、 大气中的重金属元素进行在线分析。 2. 生物领域 ：可应用少量生物样品中的元素检测 ；3. 极限环境下的检测应用 ：在航空、深海等领域 ，仪器体积小 ，运行简单稳定 ，检出限可到ng · mL-1- µg · mL-1 ，稳定性可到5%以内， 因此可以应用于深海 、航空领域的元素检测。 | 该仪器基于变革性大气压辉光放电技术 ，属于国内首台 高灵敏的便携式金属离子水质分析仪 ，国际上也未见相 关报导 。该仪器可在大气压下运行 ，功率低于100W， 体积小 、重量轻 ，元素灵敏度高 ，分析检出限达到ng•mL-1- µg•mL-1 ，能实现液体样品中痕量金属离子的高灵敏和野外实时在线分析。 | 1.能实现多元素金属离子分析 ；2.分析检出限 达 到 ng · mL-1- µ g · mL-1 ； 3. 稳 定 性RSD<5%；4.分析元素的线性动态范围： ~102-3 ； 5.便携 性： 重量 ： ≤ 20 kg ，体积：50×40×50 cm左右 | 已搭建样机2台 ，已授权专利13项， 申请发明专利10余项，获软件著作权1项 ，获得 “中国分析测试协会科学技术奖二等奖”、 “第二十届中国国际高新技术成果交易会优秀产品奖”等奖项。
57 | 节能环保 | 甲醛净化催化剂 | 用于室内甲醛催化净化 | 制备简单 ，成本低 ，对 各种载体适应性强 ，可适应空气净化器高空速工况 ；不需要光照 ，不需要加热 ，室温白天黑夜均可催化降解甲醛 ；不存在吸附饱和问题 ，无需频繁更换净化材料。 | 针对室内低浓度的甲醛降解效果好 ，可使密闭空间甲醛浓度达到国家室内空气质量标准GB50325-2010(2013版) | 催化剂制备技术成熟 ，拥有6项发明专利 ，一旦有转化出口，即可量产，制作样品/机。
58 | 节能环保 | 高效污水深度催化氧化 系列关键材料与技术 | 1. 各类型工业废水的末端达标处理及回用，如火电厂、 电镀、印染、 石油化工、煤化工、食品饮料加工、机械加工、木材加工、制药等。 2. 自来水消毒、海水淡化反渗透膜预处理等。 | 本产品为自主知识产权的新型水处理集成系统 ，可针对 不同行业污水的不同特性提供末端达标排放及回用的全 套解决方案。其关键催化剂具有活性高、稳定性好以及 成本低廉的特点 ，市场竞争优势明显 。 常温、 常压 、 中性pH应用，无污泥。 | 1 ，化学催化氧化技术 ：一 次实现氨氮、COD、 色度、苯胺等污染物的一级A达标，常温运行 ，无污泥 ，pH中性条件 ，出水优于Fenton及臭氧氧化 ；2 ，抗污染催化分离一体化陶瓷膜 ：陶瓷膜抗污染性及设备集成 度高于常规陶瓷膜 ，运行成本低 ；3 ，光辅助化学催化降解高盐氨氮废水 ：采用自制固 载催化剂，自然光条件下 ，20min内废水氨氮浓度由100mg/L降至10mg/L以下 ，吨水运行费用4元左右。 | 1. 成功开发多种类型催化剂产品 ：毫米级颗粒 ( 球形 、条 形 ) 、蜂窝陶瓷、催化分离一体化陶瓷膜； 2. 颗粒催化剂 日产量20公斤以上 ；3. 已验证对印染、化工 、煤制油等难 降解工业废水效果优异；4. 建成1.2吨/天集成化污水示范装 置。
59 | 节能环保 | “螃蟹泡”式高浓度溶气及微纳米气泡清洗技术 | 1. 河道治理中的高效充氧。 2. 提高纯净水臭氧灭菌效率。 3.强化电厂、造纸、 印染 、制药等各行业工业废水处理中的气浮、生化曝气(改善COD、 BOD、 地下水除铁除锰等)以及臭氧氧化等过程 ，显著降低能耗 。4.工业废气CO2、 H2S、 SO2等的高效吸收溶解以及电厂废气脱硝等。5.反渗透膜清洗。 | 本项目基于独特设计显著减薄液相边界层 ，开发的新型 曝气技术 ，与采用曝气石或喷气管相比 ，效率提高5-10倍。 | 常 温 常 压 下 ， 溶 解 氧 浓 度 达 到 80-100mg/L ，溶解臭氧浓度达到50mg/L以上 。 | 高浓度臭氧氧化技术 ，处理山东济宁某污水处理厂生化出 水，COD由65mg/L降低为30mg/L。
60 | 节能环保 | 固废废弃物制备新型废水、废气处理吸附剂 | 1. 各类型工业废水的重金属离子吸附及氮磷等污染物的去除 ，如电镀、采矿、 涂料、油漆、机械加工等。2. 可用于垃圾焚烧等尾气净化。 | 本项目以废煤灰、矿渣 、炉渣、岩屑等固体废弃物为原 料 ，匹配合适的添加剂开发吸附材料 。所开发吸附剂具有低成本、高吸附量及长期稳定性等特点 ，适用范围广且实际应用效果显著。 | 对初始浓度在50-200 mg/L范围内的含铜、铅、铬、氮、磷的去除率>99% ，可在30min中达到吸附平衡 ，综合成本低于商业用常规活性炭 | 工艺无残渣且方便工业放大 ；实验室已开发一系列吸附剂， 每日合成材料百克级；
61 | 节能环保 | 固废基保温材料制备关键技术 | 适用于船用耐火分隔、铺地、 垒墙、外墙外保温薄抹灰系统、 防火隔离带、屋面保温防水一体化工程及地下工程等 | 本项目以陶瓷碎片、废渣、 陶土尾矿 、页岩、淤泥 、粉煤灰、掺加料等为主要原料 ，采用先进的生产工艺和发泡技术 ，经过1200℃以上的高温煅烧制备高孔率的闭孔保温材料 ，变形系数小 ，抗老化 ，性能稳定 ；开发保温材料常温制备技术，实现保温型材低能耗制备。 | 所制备发泡陶瓷固废添加量≥60% ，抗压强度0.9MPa，抗折强度0 .5MPa，主要指标符合《建筑用发泡陶瓷保温板》 ( JC/T 5112017 ) 要求； 常温制备型材固废添加量≥50% ，防火性能满足国标GB 8624—2012 《建筑材料及制品燃烧性能分级》 中平板状建筑材料中A1级不燃材料的相关要求。 | 形成高性能保温材料关键配方及先进发泡技术;工艺简单，性能稳定，产品成本显著降低。
62 | 节能环保 | 芯片清洗用高浓度臭氧水技术 | 适用于 电子芯片、硅片清洗。还可用于水产保鲜、冷链病毒杀灭、 医疗器械消毒、 替代农药、去除饲料中黄曲霉毒素、公共卫生消毒、污泥处理 ，土壤修复、水净化、垃圾站 除臭、大水体消减底泥等领域； | 国际上制取高浓度臭氧水 ( ≥70ppm ) 须采用臭氧气体浓度300mg/L以上的臭氧发生器。本项目技术实现了用 普通便宜的一般浓度臭氧气体发生器来获得高浓度臭氧 水。 | 用自来水及普通浓度臭氧发生器 ，制备的臭氧 水 浓 度 达 到 70mg/L 以 上。已实现120mg/L以上的浓度 。 浓度满足芯片清洗等高端应用。未来采用超纯水可获得更高浓度的臭氧水。 | 开发成功样机
63 | 节能环保 | 室内或密闭空间碳氢污染物治理技术 | 可用于机动车内部、新装修室内或化工车间碳氢污染物的净化治理 | 采用常温常压条件下的催化氧化技术，安全节能环保 | 室温条件下对碳氢的净化效果达到80%以上，使用寿命不低于三个月。 | 拥有部分专利技术，成功应用于工程示范，目前正对相关技 术做改进优化
64 | 节能环保 | 晶种诱导结晶抗垢技术 | 用于循环冷却水 、 RO浓缩液再利用以及工业废水蒸发零排放过程的除垢抗垢。 | 本项目研发了自主知识产权的新型廉价晶种 ，能高效诱 导钙离子及腐殖酸等结构组分快速结晶 ，从而大幅降低 硬度、显著提高循环冷却水利用次数 ，实现RO浓缩液再 利用，并减轻废水蒸发零排放的结垢问题。 | 反 应 时 间 2-5min内，垢 质 脱 除 率 达 5090%，腐殖酸去除率达99%。依水质不同，每公斤晶种处理水量10-50吨。 | 自主合成廉价晶种，效果持久 ，再生性好 ，实验室每日合成百克级。
65 | 节能环保 | 抗膜污染用高性能可回收磁性吸附材料 | 作为反渗透或超滤、纳滤进水的预处理剂，显著降低膜污染 ，适用工业废水处理、 饮用 水净化、海水淡化等。 | 本项目研发了自主知识产权的廉价磁性吸附材料 ，能快 速、高容量去除造成膜污染的最主要成分---多糖类有机 物 ，且具有易再生、可磁性回收等优点 ，适合实际应用 。 | 饱和通量>7mg/g ；2min达到70%以上吸附饱和 ；5次循环性能保持82% ；抗膜污染效果是粉末活性炭的2倍 ，成本仅为其50%。 | 实验室每日可合成吸附材料100g ；工艺易放大生产；山东某自来水企业现场小试，显著降低超滤膜污染。
66 | 节能环保 | 三维石墨烯强化黑色二氧化钛光催化净水技术 | 河道、湖泊、公园等黑臭水体修复和水质提升 | 全太阳光谱增强的三维石墨烯复合黑色二氧化钛光催化 氧化净水技术是团队近年来在三维石墨烯和黑色二氧化 钛技术开发方面的最新前沿科技创新研究成果的集合， 它是基于三维石墨烯强化黑色二氧化钛这种新型光催化 剂在太阳光照下产生氧化力极强的自由基 ，高效氧化分 解黑臭水中的有机污染物为稳定无害的水 、二氧化碳， 去除有机物的同时还可以起到杀菌、 除臭的功效。该技 术综合了三维石墨烯和黑色氧化钛的优点 ，利用三维石 墨烯作为关键的光生载流子分离和传导网络 ，实现集污 染物的高效吸附与可见光响应的黑色二氧化钛原位降解 一体化的突出功效 ，明显提升了基于全太阳光宽谱驱动 的光催化效率。通过光化学降解 ，可有效实现水体中有 毒有机物的分解和除臭 ，同时显著提高水体的含氧量， 可用于水体净化、生态修复 、空气净化等 ，是治理城市黑臭水体的理想技术，并有如下优点： | 相比传统水处理技术 ，本技术施工简单 ，项目启动快 ，10天左右即可完成施工 ，1个月内明显改善，3个月后长期保持水质达标。 | 团队原创的黑色二氧化钛和三维石墨烯管超级材料相关成果获得我国基础科学研究领域最高奖项“国家自然科学奖”二等奖、入选中国2015年十大原创新材料 。其原创成果发表包括美国《科学》 期刊等SCI ( 科学引文索引 ) 论文90余篇 ，引用超过5500次 ，获得发明专利50多项 ( 国际PCT专利项) 。 目前 ，黑色二氧化钛纳米粉体在上海硅酸盐研究所中试基地月产量5吨 ，低成本多孔三维石墨烯月产量到达2 吨。三维石墨烯复合黑色二氧化钛负载聚丙烯纤维的光催化网已 经在包括安徽肥东县城段定光河 ( 2018年4月20日施工 )、上海市天山公园湖面 ( 2018年4月25日施工 ) 、上海市中山公园湖面 ( 2018年4月26日施工 ) 、 山东省乳山市黄垒河 ( 2018年7月28日施工 ) 等不同地域、不同污染水质环境的沪皖苏等地河道中进行了河道污水处理新技术的工程示范应用。沪皖苏等地示范工程的河道污水处理指标对比考核结果揭示和验证了，新技术具有显著优于目前已有河道污水处理技术的优势。
67 | 高端装备制造 | 闪烁材料无容器生长技术 | 油井勘探用闪烁探测器 | 具有自主核心技术的空间微重力无容器技术 ，可实现高 温闪烁晶体的无容器无污染生长制备 | 仪器最高加热温度3000度， 闪烁材料闪烁光产额>2BGO晶体 ，衰减时间<65ns, 热导率高，荧光热稳定性好 | 制备方法，材料组份申请和授权中国发明专利若干项
68 | 高端装备制造 | 高温显微镜 | 航空航天 、新材料 、 工业节能 、 焊接 、 3D打印等领域材料熔点、半球温度、 接触角、耐火度等测试 | 测试温度高、测试参数多 | 温度范围：室温~2000℃。 | 授权发明和实用新型专利各1项，软件著作权授权1项
69 | 高端装备制造 | 热线导热仪 | 航空航天、新材料、建筑节能、工业节能等领域材料导热性能测试 | 传感器寿命长、测试温度高 | 温度范围 ：室温~1100℃，导热系数范围： 准确性：
70 | 高端装备制造 | 变温常压多组分气体洗 脱附性能在线分析仪 | 变温常压多组分气体洗脱附性能测试分析 | 自主设计气路装置 ，可实现变温常压密闭空间多组分气 体吸附性能测试 | 温度：室温-500℃，保温区间长度5-8cm | 目前该仪器已在上海长宁园区正常服役，投入科研使用。
71 | 高端装备制造 | 一 种透射电镜块状试样表面无污染溅射电极及表面加载电场的样品制 备方法 | 透射电子显微镜是目前对材料组织及结构表征的重要手段。其中透射电镜内原位电场技 术对于研究材料的在外加电场作用下的动态演变十分关键。 | 这种新型透射电镜块状试样表面无污染加载电场的样品 制备方法 ，具有制备工艺简单、成本低、样品无污染、 薄区多，视野大，取向可选等优点。 | 电场可加载范围：0—12kV/cm | 目前可以实现块状陶瓷的原位电场动态表征
72 | 高端装备制造 | 差示扫描量热仪 | 材料、 医药、食品等领域物质相变、纯度、结晶度、氧化诱导期等测试研究 | 技术指标达到国际品牌常用仪器指标，代替进口 | 温 度 范围 ： -170~700℃， 升降 温速 率：100℃/min ，温度准确性 ：0.1℃ ，量热准 确性：1% | 申请发明专利3项， PCT专利1项 ，实用新型专利2项 ，软件著作权授权1项
73 | 高端装备制造 | 多模态纳米热功能显微系统 | 可应用于材料与器件的纳米尺度热导、 热电以及材料和器件内部 (亚表面 ) 失效特性的原位表征。 | 融纳米结构成像、物理性能测量和纳米失效评价等功能 为一体 ，包括纳米热阻显微术、 三倍频纳米热学显微术、 纳米热电显微术、纳米焦耳热膨胀显微术及纳米热释电显微术 ，其独特的纳米热电功能及纳米失效表征评价是现有商业纳米表征设备所不具有的 ，具有国际先进水平。 | 热功能表征分辨率： 30 nm;亚表面探测深度100nm. | 目前项目组在上海嘉定区建立建立了多模态纳米热功能表征系统，获得授权专利5项。
75 | 高端装备制造 | 一 种透射电镜侧面加载电场的样品及其制备方法 | 透射电子显微镜是使用电子作为光源来揭示材料的内部微观结构的显微镜 ，尤其能够对 材料组织及结构进行原位的动态研究 ，其中原位电场是是实际研究中需求面十分广泛的 一种表征技术。 | 这种透射电镜块状试样侧面加载电场的样品制备方法， 制备工艺简单、价格低廉、薄区多而均一。 | 电场可加载范围：0—12kV/cm | 目前可以实现MLCC陶瓷的原位电场动态表征
76 | 高端装备制造 | 纳米药物智能开发平台 | 应用于聚合物胶束和脂质体等纳米药物的高通量合成和粒径筛选 ；药物类型包裹小分子，基因和蛋白等 | 将自动化机械臂、微流控芯片驱动混合和高通量检测等 先进技术进行有效结合，具有高度集成和自动化特点。 | 数控调节进样原料化合物种类、比例、 进样速度、 驱动类型等参数 ，实现单批次≥24样品 、连续实现50批次 ( 约12小时内完成 )纳米药物样品的合成、收集、 检测和数据存储。 | 目前已经完成高通量合成模块开发
77 | 高端装备制造 | 液相多通道合成高通量制备实验装置 | 微纳粉体前驱物高通量制备 | 用于快速制备系列粉体样品 ；制备100个样品约2~4小 时 ；原料是溶液形态 ，根据组合化学设计方案配置反应溶液 ，向阵列微反应器中每一个位点遍历滴注溶液 ，快速获得液态样品库 ；液态样品库经过原位成分混合及加热干燥，即得到微纳粉体前驱物样品库。 | 1 ) 液 相 前 驱 物 注 射液 滴控 制精 度 1ml-25ml；2) {A´B}阵列样品库制备，A≤9，B≤12；3 )液态样品原位成分超声振动混合及干燥，干燥温度≤140 oC | 目前实验室已有两台该装备
78 | 高端装备制造 | 三通道激光快速热处理高通量制备实验装置 | 粉体、膜材料和片材快速热处理 | 多个百瓦级CO2激光器并列排布 ，对阵列样品中多个样 品同时加热 ；加热单个样品时间为数秒-数分钟 ，并行加热可进一步提高效率 ，显著缩短材料热处理时间 ；高速调节相机+高清显示屏，可实时观测样品加热；样品密封舱避免挥发性气体外溢污染 | 1) 最高稳定加热温度2000oC； 2 ) 激光加热功率可调 ，单束激光功率小于等于100 W； 3) 每束激光加热面积半径小于9 mm； 4) 测温范围500-3000 oC | 目前实验室已有一台该装备
79 | 高端装备制造 | 高分辨电子背散射衍射仪 | 电子背散射衍射仪 ( EBSD ) 是一种能在较大范围内 ( 微米尺度 ) 、高精度地 (纳米尺度 ) 实现微区晶体学显微结构分析的新型显微分析设备 ，可应用于几乎所有的多晶和单晶材料 ，获得晶粒尺寸分布、 相组成、 取向以及织构等的统计信息。 | 采用新型稀土掺杂荧光材料与高灵敏CMOS相机相结合 的高效磷屏探测器设计方案 ，从源头上提高采集衍射花 样的信噪比 ；采用衍射花样图像小波降噪 、 图像旋转、灰度梯度提取与霍夫变换相结合的方法 ，提高菊池带识别标定精度 ，从而显著提高其空间分辨率和角度分辨率。 | 高分辨电子背散射衍射仪EBSD ：空间分辨 率≤70nm、角度分辨率≤0.07° 、可测量最 小应变≤ 0.1% 、实现相鉴定 、取向分布统 计分析功能。 | 目前项目组完成高分辨率电子背散射衍射仪样机一台 ；具备批量生产的能力。
80 | 高端装备制造 | 热电元件发电性能评价装置 | 本装置主要应用于半导体温差发电领域 ，评价热电元件在不同温差下的发电性能 ，元件的开路电压、短路电流、 内阻、及最大发电功率 ，同时可评价元件在使用工况下的稳定性 | 1.采用自主设计的样品测试台可评价单元件 ( P型或N 型 ) ， P、 N元件对称布置或单侧布置同步测试 2.采用自主开发的软件实现热源温度控制和I-V性能测试 ，能够评价热电元件在恒温热持久和高低温热循环工况下的老化性能 | 1.元件尺寸范围 ：2x2 ~ 8x8mm 2.测试温度：室温~800℃ 3.真空可惰性气氛 | 1.目前国内尚无相关商品化设备 ，本实验室搭建了两台测试设备，单样品单次测试时间超过5000小时，运行稳定可靠2.编写了企业标准，尚未发布
81 | 高端装备制造 | 热电器件发电性能评价装置 | 本装置主要应用于半导体温差发电领域 ，热电器件的发电性能及其是否稳定可靠 ，是工程应用所关心的 ，评价热电件的性能 ( 在不同温差下的开路电压、短路电流、内阻、及最大发电功率 ) 及其在使用工况下的稳定性是热电器件研制过程中不可缺少 | 1.采用自主设计的样品测试台可满足大多数非标热电器 件性能评价 2.采用自主开发的软件实现热源温度控制和 I-V性能测试 ，控制热源温度变化模拟真实使用工况恒温热持久和高低温热循环，从而评价热电器件老化性能 | 1.元件尺寸范围 ：15x15 ~ 50x50mm 2.测试温度 ：室温 ~ 900℃ 3.高 度尺 寸： 2 ~ 20mm 4.压力范围 ：0~200Kg 5.功率测试精度：±0.1W 5.效率测试精度：±0.1% | 1.目前国内尚无相关商品化设备 ，本实验室搭建了三台相关测试设备 ，测试样品包括Bi2Te3 、 CoSb3 、 Half- Heusler、 GeTe 、 SiGe等样品 ，单样品单次测试时间超过5000小时，运行稳定可靠2.本 系 统 测 试 的 数 据 发 表 在 Science ， Energy EnvironSci. ， Nat. Commun. ，Adv. Energy Mater. ，Joule期刊上，获得了广大专家学者的认可3.为国内外机构提供器件评价 ( Hi-Z、 Marlow、 申和 、纳米克、武汉理工、清华、高研院等) 4.编写了企业标准，尚未发布
82 | 高端装备制造 | 热电元件电阻及界面接 触电阴率测量系统 | 在电子元器件特别是半导体元器件的制造中 ，各种材料间的接触电阻率的大小直接影 响着元器件的性能 ，反映器件制造的工艺水平。接触电阻及接触电阻率的测量是各种电 子元器件特别是半导体元器件制造及性能表征过程中的一个重要指标 ，准确、 方便、快 速测量出接触电阻率是十分必要的。例如，本系统用于定量表征热电器件的热电材料与 电极、及多段热电元件中两种热电材料之间界面接触电阻率 ，是目前高性能热电器件研 制的重要技术手段。 | 1.采用机器视觉和运动控制实现测试探针在待测样品表 面精确定位与电阻测量 ，定位准 ，精度高 ，可重复性 好 ，操作简单 ，不刮伤样品 ，样品尺寸范围宽； 2.采用工业相机代替人眼工作 ，可有效避免测试人员眼睛疲劳，提高测试效率。 | 1.尺寸范围为2×2×2mm~ 10×10×20mm 2.测试精度为±0.5μΩ .cm2。 | 1.目前实验室搭建了两台相关测试设备 ，测试样品超过500 批次，系统运行可靠 2.编写了企业标准，尚未发布
83 | 高端装备制造 | 三通道光纤光谱仪高通量测试实验装置 | 粉体、薄膜、块体等材料荧光性能高通量测试 | 通过实时移动样品台的位置可同时测量三个样品的荧光 性能 ，当三个一组的样品测试完成后 ，样品台移动单元自动将样品台移动到新的位置 ，在程序控制下对样品库中的每个样品进行自动遍历光谱测试 | 1)监测波长300-1000nm； 2)激发波长254-1060nm； 3) 测试54个样品约需30min | 目前实验室已有一台该装备
84 | 节能环保 | 阻燃装饰纸 | 房屋室内装修装饰 | 阻燃、耐高温、隔热，绿色环保 | 阻 燃 ， 耐 高 温 1300oC ， 定 量 50~300g/m2 ，白度>90%，平滑度>20 s ，抗张强 度5~20 N/15 mm，热导率0 .04 W/m·K | 目前实验室研发了300升反应釜低成本合成技术 ，正在建立阻燃装饰纸连续化中试生产线。
85 | 节能环保 | 耐高温磷酸钙纤维耐火纸 | 耐高温、耐火、隔热保温 | 阻燃、耐高温、 隔热保温 ，绿色环保 ，尤其适合于对绿色环保要求高的领域应用 | 耐火，耐高温>1300oC，白度>90% | 目前实验室研发了300升反应釜低成本合成技术。
86 | 节能环保 | 耐高温阻燃隔热保温板 | 耐高温、耐火、隔热保温 ，新型动力电池高安全防火盾 | 阻燃、耐高温、 隔热保温 ，绿色环保 ，尤其适合于对绿色环保要求高的领域应用 | 耐火 ，耐高温>1300oC， 白度>90% ，热导率0.03 W/m·K | 目前实验室研发了300升反应釜低成本合成技术。
电光陶瓷样品
护目镜样镜